## Sheet1
卫生洁具品牌分档
刚需型卫生洁具分级分档
产品分级 |  | 产品类型 | [10 empty] | 权重
刚需配置 | 三件套 | 马桶 | 水箱设置 | 最大允许变形（mm） | 马桶盖材质 | 存水弯最小管径 | 冲水方式 | 节能功耗 |  |  |  |  | 40%
|  |  | 分体水箱 | 表面≤4，整体≤6 | pp | 必须能通过直径41mm的固体球 | 直冲/虹吸 | 二级水效或以上
|  | 台盆及龙头 | 安装方式 | （吸水率）耐污性 | 瓷层厚度 | 造型 | 最大允许变形（mm） | 龙头材质 | 龙头开启方式 | 龙头是否可抽拉 | 龙头出水口距侧边距离及高度要求 | 铜材质镀层盐雾试验 | 30%
|  |  | 台下盆 | ≤0.5 | ≥0.64mm | 圆形台盆 | 安装面≤3、表面≤5 | 锌合金/铜芯镀铬 | 手动 | 不可抽拉 | 出水口中心距≥100mm，出水口高度≥80mm | 进行24小时酸性盐雾试验，达到GB/T6461中10级的要求
|  | 淋浴杆、淋浴龙头、花洒 | 材质 | 是否有恒温阀 | 铜材质镀层盐雾试验 | 龙头是否带下出水 | 顶喷花洒材质 | 顶喷花洒尺寸 | 淋浴杆法兰装饰罩材质要求 | 淋浴杆主材 | 花洒用水效率 |  | 30%
|  |  | 铜芯镀铬 | 无恒温阀 | 进行24小时酸性盐雾试验，达到GB/T6461中10级的要求 | 带/不带 | 全塑以上 | 20cm以上 | 不锈钢电镀 | 304不锈钢电镀 | 2级水效
五金配件均需均为原品牌原厂配件
改善型卫生洁具分级分档
产品分级 |  | 产品类型 | [10 empty] | 权重
改善配置 | 四件套 | 马桶 | 水箱设置 | 最大允许变形 | （吸水率）耐污性 | 配备功能 | 冲水方式 | 节能功耗 | 马桶盖材质 | 集热方式 | 存水弯最小管径 |  | 40%
|  |  | 连体水箱 | 表面≤3，整体≤3 （国标表面≤4，整体≤6 ） | ≤0.3 国标≤0.5 | 轻智能 便圈缓降、加热 | 直冲/喷射虹吸 | 二级水效或以上 | pp | 即热 | 必须能通过直径43mm的固体球
|  | 台盆及龙头 | 安装方式 | （吸水率）耐污性 | 瓷层厚度 | 造型 | 最大允许变形（mm） | 龙头材质 | 龙头开启方式 | 龙头是否可抽拉 | 龙头出水口距侧边距离及高度要求 | 铜材质镀层盐雾试验 | 25%
|  |  | 台上盆/台下盆 | ≤0.3 | ≥1mm | 圆形台盆/方形台盆 | 安装面≤3、表面≤3 | 铜芯镀铬 | 手动 | 可抽拉/不可抽拉 | 出水口中心距≥100mm，出水口高度≥90mm | 进行24小时酸性盐雾试验，达到GB/T6461中10级的要求
|  | 淋浴杆、淋浴龙头、花洒 | 材质 | 是否有恒温阀 | 铜材质镀层盐雾试验 | 龙头是否带下出水 | 顶喷花洒材质 | 顶喷花洒尺寸 | 淋浴杆法兰装饰罩材质要求 | 淋浴杆主材 | 花洒用水效率 |  | 25%
|  |  | 铜芯镀铬 | 有恒温阀 | 进行24小时酸性盐雾试验，达到GB/T6461中10级的要求 | 不带 | 半塑半铜 | 25cm以上 | 不锈钢电镀 | 主材铜 | 1级水效
|  | 浴缸 | 厚度 | 安装方式 | 功能 | 光泽度 | 长度 | 材质 |  |  |  |  | 10%
|  |  | ≥3mm | 嵌入式 | 无 | 100% （国标大于等于90%） | 1.5m/1.6m | 亚克力
五金配件均需均为原品牌原厂配件
舒适型卫生洁具分级分档
产品分级 |  | 产品类型 | [10 empty] | 权重
舒适配置 | 五件套 | 马桶 | 水箱设置 | 最大允许变形 | （吸水率）耐污性 | 配备功能 | 冲水方式 | 节能功耗 | 马桶盖材质 | 集热方式 | 存水弯最小管径 |  | 40%
|  |  | 无水箱/壁挂 | 表面≤3，整体≤3 （国标表面≤4，整体≤6 ） | ≤0.3 国标≤0.5 | 便圈缓降、加热、臀洗、妇洗、烘干、离座自动冲水（可附加自动翻盖、抗菌、除臭，夜灯功能） | 喷射虹吸 | 一级水效或以上 | pp/脲醛树脂 | 即热 | 必须能通过直径43mm的固体球
|  | 台盆及龙头 | 安装方式 | （吸水率）耐污性 | 瓷层厚度 | 造型 | 最大允许变形（mm） | 龙头材质 | 龙头开启方式 | 龙头是否可抽拉 | 龙头出水口距侧边距离及高度要求 | 铜材质镀层盐雾试验 | 20%
|  |  | 台上盆/台下盆 | ≤0.3 | ≥1mm | 圆形台盆/方形台盆 | 安装面≤3、表面≤3 | 铜芯镀铬 | 手动/感应 | 可抽拉/不可抽拉 | 出水口中心距≥110mm，出水口高度≥90mm | 进行48小时酸性盐雾试验，达到GB/T6461中10级的要求
|  | 淋浴杆、淋浴龙头、花洒 | 材质 | 是否有恒温阀 | 铜材质镀层盐雾试验 | 龙头是否带下出水 | 顶喷花洒材质 | 顶喷花洒尺寸 | 淋浴杆法兰装饰罩材质要求 | 淋浴杆主材 | 花洒用水效率 |  | 20%
|  |  | 铜芯镀铬 | 有恒温阀 | 进行48小时酸性盐雾试验，达到GB/T6461中10级的要求 | 不带 | 半塑半铜/全铜 | 30cm以上 | 铜或不锈钢电镀 | 主材铜 | 1级水效
|  | 浴缸 | 厚度 | 安装方式 | 功能 | 光泽度 | 长度 | 材质 |  |  |  |  | 10%
|  |  | ≥4mm | 嵌入式/独立式 | 带按摩功能 | 100% （国标大于等于90%） | 1.6m以上 | 亚克力
|  | 电热毛巾杆 | 安装方式 | 材质 | 功能 | [7 empty] | 10%
|  |  | 暗装 | 不锈钢/铜 | 辅助取暖、烘干
五金配件均需均为原品牌原厂配件